## EN 10088
EN 10088/2 Виды обработки поверхностей листвого проката и штрипса.
| Аббревиатура | тип процесса | обработка поверхности | Примечание
Горячая прокатка | 1U | горячекатанный, нетермобработаный, окалина не удалена | покрыты прокатной окалиной | промежуточный продукт, идет на дальнейшую переделку. Например, как штрипс для повторной прокатки.
| 1C | горячекатанный, термобработаный, окалина не удалена | покрыты прокатной окалиной | подходит для частей которые будут очищены от окалины или подвергнуты дальнейшей обработке или же для жаростойкого применения.
| 1E | горячекатанный, термообработанный, очищенный от окалины | очищены от окалины | тип механической очистки от окалины, например, грубая затирка или дробеструйная обработка, зависит от марки стали и продукта, на усмотрение производителя
| 1D | горячекатанный, термообработанный, протравленный | очищены от окалины | обычный тип обработки для большинства сталей, обеспечивает хорошую коррозионностойкость; также используется в дальнейшей переработке. Не столь гладкая как 2D или 2B.
Холодная прокатка | 2H | закаленный | осветленная | Холодная закалка дает большую прочность.
| 2C | холоднокатанный, термообработанный, окалина не удалена | гладкая с окалиной от термообработки | подходит для частей которые будут очищены от окалины или подвергнуты дальнейшей обработке или же для жаростойкого применения.
| 2E | холоднокатанный, термообработанный, очищен от окалины | шершавая и матовая | обычно применяется для сталей, где окалина очень устойчива к травильным растворам. Может сопровождаться травлением.
| 2D | холоднокатанный, термообработанный, травленный | гладкая | обработка для хорошей пластичности, но не такой гладкой как 2B или 2R.
| 2B | Холоднокатанный, термообработанный, травленный, пассивированный | более гладкая чем 2D | Наиболее распространенная отделка для большинства сталей, обеспечивает хорошую устойчивость к коррозии, гладкая и ровная. Кроме того, служит для дальнейшей обработки. Пассивация может быть дополнена снятием напряжением.
| 2R | холоднокатанный, осветленный оттожжением | гладкая, осветленная, зеркальная | В России как BA или "зеркальный". Более гладкий, светлый чем 2B.
| 2Q | холоднокатанный , закаленный и отпущенный, очищен от окалины | очищена от окалины | Либо закалка и отпуск в защитной атмосфере, либо удаление окалины после термообработки.
Специальные отделки | 1G или 2G | шлифованный | в пределах каждого описания обработки поверхностные характеристики могут различаться, и более определенные требования должны быть согласованы между изготовителем и покупателем (например, степень шероховатости или гладкости). | Уровень шлифовки или шероховатости поверхности варьируется. Ненаправленная текстура, не очень отражается.
| 1J или 2J | обработанный щетками или матовая полировка |  | Различаются степенью зерна. Ненаправленная текстура, не очень отражаема. В России известна как "САТИН"
| 1K или 2K | атласная равномерная мелкая шлифовка |  | Это отделка дополнительная к "J", чтобы достигнуть соответствующей коррозионной устойчивости для морского и внешнего применений.
| 1P или 2P | осветленный, полированный |  | Механическая полировка. Различаются процессы и степень шероховатости. Отражает с высокой степенью четкости изображения. В пределах границ России - СУПЕРЗЕРКАЛО или N8
| 2F | холоднокатанный, термообработанный, пассивированый на шероховатых валах | равномерная неотражающая матовая поверхность | термообработка путем светлого отжига и травление
| 1M | текстурированный | различный рисунок текстуры | РИФЛЁНКА. Рифленые листы используются как настил на пол, а также для отделки помещений.
| 2M |  |  | различные текстуры используются главным образом в архитектуре и отделке. В простонародье "ДЕКОРАТИВКА". Напр: deco1 (изморозь), deco8 (кожа), deco9 (лён) и др.
| 2W | гофрированный | различный рисунок текстуры | используется для увеличения прочности и в архитектуре: AN2, AN5, AN6 - у Outokumpu; 2WL, 5WL, 6WL - у SteelColor.
| 2L | цветной, окрашенный | цвет по согласованию | Разный цвет достигается разной толщиной пленки от 20 нанометров до 360 нанометров. Пленка до 20 раз тверже и прочнее самой нержавеющей стали, что обеспечивает прочность к истеранию, вандализму и др.техногенным и природным воздействиям. Пленка образуется при электролитическом процессе.
| 1S или 2S | с покрытием |  | Дополнительное покрытие, например, оловом, алюминием, титаном.